## Sheet1
江门市新会区市场监督管理局2022年工业产品质量监督抽查汇总表
序号 | 抽样情况 | [9 empty] | 产品信息 | [7 empty] | 检验结论 |  |  |  |  | 备注
| 被抽样经营者名称 | 被抽样经营者所在地 | 被抽样经营者地址 | 被抽样经营者联系人 | 受检单位营业执照 | 受检单位企业规模 | 抽样时间 | 抽样领域 | 平台名称 | 抽样单编号 | 标称生产单位名称 | 标称生产企业所在地 | 标称生产地址 | 标示产品名称 | 商标 （标称） | 规格型号 | 生产日期 | 批号 | 综合判定 | 不合格项目 | 检验机构 | 报告编号 | 验讫日期
1 | 江门市新会区大泽荣德化工厂 | 新会区 | 江门市新会区大泽镇沿江开发区 | 黄荣德 | 92440705633569953L | 小型 | 2022-10-09 | 生产 | / | 新202228C09015 | 江门市新会区大泽荣德化工厂 | 新会区 | 江门市新会区大泽镇沿江开发区 | 全天候晴雨外墙漆 | 普和漆 | 20kg/桶 | 2022-10-06 | / | 不合格 | 耐洗刷性（2000次） | 广东省江门市质量计量监督检测所 | E202210251802 | 2022-11-10
2 | 广东金胜电缆有限公司 | 新会区 | 江门市新会区会城梅江公路西侧壹洛围 | 苏华旺 | 91440705570195532L | 小型 | 2022-09-27 | 生产 | / | 新202228C09001 | 广东金胜电缆有限公司 | 新会区 | 广东省江门市新会区会城梅江公路西侧壹洛围 | 聚氯乙烯绝缘软电缆电线 | 金胜电缆 | 60227IEC53(RVV) 3×1.5mm2 100m/卷 | 2022-09-01 | / | 未发现不合格 | / | 广东省江门市质量计量监督检测所 | C202210251860 | 2022-10-27
3 | 广东金胜电缆有限公司 | 新会区 | 江门市新会区会城梅江公路西侧壹洛围 | 苏华旺 | 91440705570195532L | 小型 | 2022-09-27 | 生产 | / | 新202228C09002 | 广东金胜电缆有限公司 | 新会区 | 广东省江门市新会区会城梅江公路西侧壹洛围 | 聚氯乙烯绝缘无护套电缆电线 | 金胜电缆 | BVR 1×2.5mm2 100m/卷 | 2022-05-06 | / | 未发现不合格 | / | 广东省江门市质量计量监督检测所 | C202210251861 | 2022-10-26
4 | 广东国望精细化学品有限公司 | 新会区 | 江门市新会区会城启超大道161号 | 牛金枝 | 91440705707980014Q | 小型 | 2022-09-30 | 生产 | / | 新202228C09003 | 广东国望精细化学品有限公司 | 新会区 | 江门市新会区会城启超大道161号 | 聚氨酯胶粘剂 | 聚特 | 21Kg/桶 UK2858 | / | G202206141 | 未发现不合格 | / | 广东省江门市质量计量监督检测所 | E202210251703 | 2022-11-16
5 | 江门市新会区诚辉水泥有限公司 | 新会区 | 江门市新会区罗坑镇罗坑大道中122号 | 何正林 | 91440705684457473K | 小型 | 2022-10-08 | 生产 | / | 新202228C09004 | / | / | / | 通用硅酸盐水泥 | / | P?O 42.5R | 2022-10-01 | A10-1 | 未发现不合格 | / | 广东省江门市质量计量监督检测所 | A202210251704 | 2022-11-15
6 | 江门市新会区司前金珠塑料五金制品厂 | 新会区 | 江门市司前镇长康村民小组大山面 | 汤春能 | 92440705L17519995A | 小型 | 2022-10-08 | 生产 | / | 新202228C09005 | 江门市新会区司前金珠塑料五金制品厂 | 新会区 | 广东省江门市司前镇长康村民小组大山面 | 静态塑胶玩具/世纪超人列传 | / | QC3687 | 2022-08 | / | 未发现不合格 | / | 广东省江门市质量计量监督检测所 | E202210252166 | 2022-10-26
7 | 江门市新会区司前金珠塑料五金制品厂 | 新会区 | 江门市前镇长康村民小组大山面 | 汤春能 | 92440705L17519995A | 小型 | 2022-10-08 | 生产 | / | 新202228C09006 | 江门市新会区司前金珠塑料五金制品厂 | 新会区 | 广东省江门市司前镇长康村民小组大山面 | 超人战士系列玩具（声光玩具） | / | AB1247 | 2022-08 | / | 未发现不合格 | / | 广东省江门市质量计量监督检测所 | E202210252165 | 2022-10-28
8 | 江门市丰润五金制罐有限公司 | 新会区 | 江门市新会区司前镇石步区红门楼村横大路 | 段玉文 | 9440705744453782Q | 小型 | 2022-10-08 | 生产 | / | 新202228C09007 | / | 江门新会 | / | 3L方罐 | / | 3L 167㎜×90㎜×265㎜ | 2022-10-06 | / | 未发现不合格 | / | 广州质量监督检测研究院 | 轻监2022-10-0165 | 2022-11-07
9 | 江门市杰士植物营养有限公司 | 新会区 | 江门市新会区睦洲镇新沙工业区 | 陈锦株 | 914407057693184807 | 小型 | 2022-10-08 | 生产 | / | 新202228C09008 | 江门市杰士植物营养有限公司 | 新会区 | 广东省江门市新会区睦洲镇新沙工业区 | 有机水溶肥料 | 护力钾 | 1公升 | 2022-09-22 | / | 未发现不合格 | / | 广东省江门市质量计量监督检测所 | E202210251942 | 2022-11-21
10 | 江门市杰士植物营养有限公司 | 新会区 | 江门市新会区睦洲镇新沙工业区 | 陈锦株 | 914407057693184807 | 小型 | 2022-10-08 | 生产 | / | 新202228C09009 | 江门市杰士植物营养有限公司 | 新会区 | 广东省江门市新会区睦洲镇新沙工业区 | 有机水溶肥料 | 点秋香 | 1升 | 2022-09-27 | / | 未发现不合格 | / | 广东省江门市质量计量监督检测所 | E202210252082 | 2022-11-21
11 | 新会区司前柏源塑胶制品厂 | 新会区 | 江门市新会区司前镇司前区龙山经济合作社过阁滩（土名） | 李炳春 | 92440705L752443526 | 小型 | 2022-10-08 | 生产 | / | 新202228C09010 | 新会区司前柏源塑胶制品厂 | 新会区 | 江门市新会区司前镇司前区龙山经济合作社过阁滩（土名） | 百兽玩具系列 | / | / | 2022-09 | / | 未发现不合格 | / | 广东省江门市质量计量监督检测所 | E202210251904 | 2022-10-28
12 | 江门市公桥水泥有限公司 | 新会区 | 江门市新会区睦洲镇牛古田村民委员会大围 | 何荣华 | 91440705193955494A | 小型 | 2022-10-09 | 生产 | / | 新202228C09011 | / | / | / | 硅酸盐水泥 | 江山牌 | P·Ⅱ 52.5R | 2022-10-01 | Y011 | 未发现不合格 | / | 广东省江门市质量计量监督检测所 | A202210252214 | 2022-11-15
13 | 江门市新会区宝达造纸实业有限公司 | 新会区 | 江门市新会区大泽镇新园工业开发区 | 张柏洋 | 914407057238126944 | 小型 | 2022-10-09 | 生产 | / | 新202228C09012 | 江门市新会区宝达造纸实业有限公司 | 新会区 | 广东省江门市新会区大泽镇新园工业开发区 | 生活天纸手帕（18包） | 生活天 | 205mm×202mm/张（四层） 8张/包 BT308 | 2022-06-08 | / | 未发现不合格 | / | 广东省江门市质量计量监督检测所 | E202210251783 | 2022-11-14
14 | 江门市新会区宝达造纸实业有限公司 | 新会区 | 广东省江门市新会区大泽镇新园工业开发区 | 张柏洋 | 914407057238126944 | 小型 | 2022-10-09 | 生产 | / | 新202228C09013 | 江门市新会区宝达造纸实业有限公司 | 新会区 | 广东省江门市新会区大泽镇新园工业开发区 | 生活天卫生纸 | 生活天 | 104mm×133mm/节（四层） 10卷/提 BT120 | 2022-06-08 | / | 未发现不合格 | / | 广东省江门市质量计量监督检测所 | E202210251782 | 2022-11-14
15 | 江门市新会区宝达造纸实业有限公司 | 新会区 | 广东省江门市新会区大泽镇新园工业开发区 | 张柏洋 | 914407057238126944 | 小型 | 2022-10-09 | 生产 | / | 新202228C09014 | 江门市新会区宝达造纸实业有限公司 | 新会区 | 广东省江门市新会区大泽镇新园工业开发区 | 生活天230餐巾纸 | 生活天 | 230mm×220mm×100张/包 BS6001 | 2022-03-10 | / | 未发现不合格 | / | 广东省江门市质量计量监督检测所 | E202210251803 | 2022-11-14
16 | 江门市新会区大泽荣德化工厂 | 新会区 | 江门市新会区大泽镇沿江开发区 | 黄荣德 | 92440705633569953L | 小型 | 2022-10-09 | 生产 | / | 新202228C09016 | 江门市新会区大泽荣德化工厂 | 新会区 | 江门市新会区大泽镇沿江开发区 | 高级内墙乳胶漆 | 普和漆 | 20kg/桶 PHC1009 | 2022-10-06 | / | 未发现不合格 | / | 广东省江门市质量计量监督检测所 | E202210251801 | 2022-11-10
17 | 江门市葵峰水泥有限公司 | 新会区 | 江门市新会区睦洲镇睦洲管理区扁屿围 | 叶炎昌 | 91440705280326645T | 小型 | 2022-10-09 | 生产 | / | 新202228C09017 | / | / | / | 火山灰质硅酸盐水泥 | / | P?P 32.5 | 2022-10-05 | P270 | 未发现不合格 | / | 广东省江门市质量计量监督检测所 | A202210252216 | 2022-11-15
18 | 江门市奇普照明有限公司 | 新会区 | 江门市新会区睦洲镇新沙村民委员会礼乐围(2#厂房) | 胡思天 | 91440705MA518W50XE | 小型 | 2020-10-10 | 生产 | / | 新202228C09018 | 江门市奇普照明有限公司 | 新会区 | 江门市新会区睦洲镇新沙村民委员会礼乐围(2#厂房) | LED球泡 | 奇普 | 9W AC220V 50Hz 阳光高照系列 | 2021-02 | / | 未发现不合格 | / | 广东省江门市质量计量监督检测所 | C202210251795 | 2022-10-20
19 | 江门市奇普照明有限公司 | 新会区 | 江门市新会区睦洲镇新沙村民委员会礼乐围（2#厂房） | 胡思天 | 91440705MA518W50XE | 小型 | 2022-10-10 | 生产 | / | 新202228C09019 | 江门市奇普照明有限公司 | 新会区 | 江门市新会区睦洲镇新沙村民委员会礼乐围（2#厂房） | LED球泡 | 奇普 | 13W AC220V 50Hz/60Hz 阳光高照系列 | 2022-05 | / | 未发现不合格 | / | 广东省江门市质量计量监督检测所 | C202210251805 | 2022-10-21
20 | 江门市旭照金属线材有限公司 | 新会区 | 江门市新会区睦洲镇新沙村民委员会晨字围（宿舍楼） | 赵拱照 | 91440705663380139Q | 小型 | 2022-10-10 | 生产 | / | 新202228C09020 | 江门市旭照金属线材有限公司 | 新会区 | 江门市新会区睦洲镇新沙村民委员会晨字围（宿舍楼） | 聚氯乙烯绝缘软电缆电线 | / | 60227IEC53(RVV) 300/500V 3×0.75mm? | 2022-08-05 | / | 未发现不合格 | / | 广东省江门市质量计量监督检测所 | C202210251793 | 2022-10-26
21 | 江门海螺水泥有限公司 | 新会区 | 江门市新会区古井镇三崖村下沙 | 范承军 | 914407057592001712 | 中型 | 2022-10-10 | 生产 | / | 新202228C09021 | 江门海螺水泥有限公司 | 新会区 | 江门市新会区古井镇三崖村下沙 | 通用硅酸盐水泥 | 海螺牌 | 散装 P?Ⅱ 42.5R | 2022-10-10 | BEG4RQ220092 | 未发现不合格 | / | 广东省江门市质量计量监督检测所 | A202210252079 | 2022-11-15
22 | 新会区睦洲镇万按特电器厂 | 新会区 | 江门市新会区睦洲镇东兴街88号 | 林立源 | 92440705MA518RJN3M | 小型 | 2022-10-11 | 生产 | / | 新202228C09022 | 新会区睦洲镇万按特电器厂 | 新会区 | 江门市新会区睦洲镇东兴街88号 | 消防应急照明灯具 | 万安特 | WT-ZFZD-E3W-D DC36V 50Hz 3W | 2022-09 | / | 未发现不合格 | / | 广东省江门市质量计量监督检测所 | C202210252018 | 2022-10-27
23 | 新会区睦洲镇万按特电器厂 | 新会区 | 江门市新会区睦洲镇东兴街88号 | 林立源 | 92440705MA518RJN3M | 小型 | 2022-10-11 | 生产 | / | 新202228C09023 | 新会区睦洲镇万按特电器厂 | 新会区 | 江门市新会区睦洲镇东兴街88号 | 消防应急标志灯具 | 万安特 | WT-BLZD-I1LROE3W DC36V/50Hz 3W | 2022-10 | / | 未发现不合格 | / | 广东省江门市质量计量监督检测所 | C202210252019 | 2022-10-27
24 | 江门市新会区睦洲红昱照明电器厂 | 新会区 | 江门市新会区睦洲镇和睦路12号 | 刘贤峰 | 92440705MA4UYF7B2P | 小型 | 2022-10-11 | 生产 | / | 新202228C09024 | 江门市新会区睦洲红昱照明电器厂 | 新会区 | 江门市新会区睦洲镇和睦路12号 | 消防应急标志灯具 | 红昱 | HY-BLZD-2LROEI3W AC220V 50Hz 3W | 2022年Ⅱ | / | 未发现不合格 | / | 广东省江门市质量计量监督检测所 | C202210251984 | 2022-10-27
25 | 江门市新会区睦洲红昱照明电器厂 | 新会区 | 江门市新会区睦洲镇和睦路12号 | 刘贤峰 | 92440705MA4UYF7B2P | 小型 | 2022-10-11 | 生产 | / | 新202228C09025 | 江门市新会区睦洲红昱照明电器厂 | 新会区 | 江门市新会区睦洲镇和睦路12号 | 消防应急标志灯具 | 红昱 | HY-BLZD-1LROEI3W AC220V 50Hz 3W | 2022年Ⅱ | / | 未发现不合格 | / | 广东省江门市质量计量监督检测所 | C202210251941 | 2022-10-27
26 | 广东盛方化工有限公司 | 新会区 | 江门市新会区五和工业开发区 | 孙宏斌 | 914407051941527064 | 小型 | 2022-10-11 | 生产 | / | 新202228C09026 | 广东盛方化工有限公司 | 新会区 | 江门市新会区五和工业开发区 | SF9000D抗碱外墙底漆 | 盛方 | 20kg/桶 | 2022-07-26 | 2022072602 | 未发现不合格 | / | 广东省江门市质量计量监督检测所 | E202210251913 | 2022-11-11
27 | 广东盛方化工有限公司 | 新会区 | 江门市新会区五和工业开发区 | 孙宏斌 | 914407051941527064 | 小型 | 2022-10-11 | 生产 | / | 新202228C09027 | 广东盛方化工有限公司 | 新会区 | 江门市新会区五和工业开发区 | SF8400N哑光内墙面漆 | 盛方 | 20kg/桶 | 2022-09-20 | 2022092001 | 未发现不合格 | / | 广东省江门市质量计量监督检测所 | E202210251914 | 2022-11-10
28 | 江门市新会区涂多丽涂料厂 | 新会区 | 江门市新会区会城七堡工贸城南区22号厂房 | 吴光耀 | 91440705MA5275JK43 | 小型 | 2022-10-12 | 生产 | / | 新202228C09028 | 江门市新会区涂多丽涂料厂 | 新会区 | 江门市新会区会城七堡工贸城南区22号厂房 | 高耐候外墙漆 | 涂多丽 | 5kg W600 | 2022-10-12 | 9121208 | 未发现不合格 | / | 广东省江门市质量计量监督检测所 | E202210252218 | 2022-11-10
29 | 江门市新会区涂多丽涂料厂 | 新会区 | 江门市新会区会城七堡工贸城南区22号厂房 | 吴光耀 | 91440705MA5275JK43 | 小型 | 2022-10-12 | 生产 | / | 新202228C09029 | 江门市新会区涂多丽涂料厂 | 新会区 | 江门市新会区会城七堡工贸城南区22号厂房 | 涂多丽高级墙面漆 | 涂多丽 | 5kg 3000 | 2022-10-12 | / | 未发现不合格 | / | 广东省江门市质量计量监督检测所 | E202210252219 | 2022-11-10
30 | 江门市擎宏科技实业有限公司 | 新会区 | 江门市新会区古井镇龙口山石场 | 黄超 | 91440705MA4X91L42T | 小型 | 2022-10-12 | 生产 | / | 新202228C09030 | 江门市擎宏科技实业有限公司 | 新会区 | 江门市新会区古井镇龙口山石场 | 蒸压加气混凝土砌块 | / | (600×200×200)mm A5.0 B07 | 2022-09-28 | / | 未发现不合格 | / | 广东省江门市质量计量监督检测所 | A202210251983 | 2022-11-09
31 | 江门市新会区金裕新型墙体有限公司 | 新会区 | 江门市新会区会城街道河北新围（土名） | 郑长飞 | 91440705669857268U | 小型 | 2022-10-13 | 生产 | / | 新202228C09031 | 江门市新会区金裕新型墙体有限公司 | 新会区 | 江门市新会区会城街道河北新围（土名） | 蒸压加气混凝土砌块 | / | (600×200×200)mm A5.0 B07 | 2022-09-25 | / | 未发现不合格 | / | 广东省江门市质量计量监督检测所 | A202210252301 | 2022-11-15
32 | 江门市顺创益建材有限公司 | 新会区 | 江门市新会区睦洲镇牛古田村民委员会大围（办公实验楼） | 管少华 | 91440705MA4WJM023X | 小型 | 2022-10-13 | 生产 | / | 新202228C09032 | / | / | / | 蒸压加气混凝土砌块 | / | (600×200×100)mm A5.0 B07 | 2022-10-06 | / | 未发现不合格 | / | 广东省江门市质量计量监督检测所 | A202210252221 | 2022-11-15
33 | 江门市顺创益建材有限公司 | 新会区 | 江门市新会区睦洲镇牛古田村民委员会大围（办公实验楼） | 管少华 | 91440705MA4WJM023X | 小型 | 2022-10-13 | 生产 | / | 新202228C09033 | / | / | / | 蒸压加气混凝土砌块 | / | (600×200×200)mm A5.0 B07 | 2022-10-06 | / | 未发现不合格 | / | 广东省江门市质量计量监督检测所 | A202210252220 | 2022-11-15
34 | 江门市新优达卫生用品有限公司 | 新会区 | 江门市新会区会城奇榜地苑工业区37号 | 邓贞梅 | 91440705MA4UH1AM06 | 小型 | 2022-10-13 | 生产 | / | 新202228C09034 | 江门市新优达卫生用品有限公司 | 新会区 | 江门市新会区会城奇榜地苑工业区37号 | 卫生巾 | 优宜雅 | 夜用8片 290㎜棉 ZJ-8796 | 限用日期：2024-07-25 | XYD20210726 | 未发现不合格 | / | 广东省江门市质量计量监督检测所 | E202210252300 | 2022-11-25
35 | 江门市新会区新开明电料线缆五金销售中心 | 新会区 | 江门市新会区会城江会路18号9座101自编109 | 谢明川 | 92440705L62952886Q | 小型 | 2022-10-13 | 销售 | / | 新202228C09035 | 日丰企业（佛山）有限公司 | 佛山市 | 广东省佛山市三水区乐平镇日丰路1号F1-F14 | 不锈钢淋浴混合龙头 | 日丰 | RF-96195B | 2021-08-16 | / | 未发现不合格 | / | 广东省江门市质量计量监督检测所 | A202210252305 | 2022-12-08
36 | 江门市想天照明科技有限公司 | 新会区 | 江门市新会区睦洲镇牛古田大围工业区华恒灯饰厂房2首、二、三层 | 刘广文 | 9144070557794003X1 | 小型 | 2022-10-13 | 生产 | / | 新202228C09036 | 江门市想天照明科技有限公司 | 新会区 | 江门市新会区睦洲镇牛古田大围工业区 | 嵌入式LED灯具 | 想天 | 12W(1×12W/LED模块) 220-240V～ SQC11216 | 2022-08 | / | 未发现不合格 | / | 广东省江门市质量计量监督检测所 | C202210252375 | 2022-11-09
37 | 江门市想天照明科技有限公司 | 新会区 | 江门市新会区睦洲镇牛古田大围工业区华恒灯饰厂房2首、二、三层 | 刘广文 | 9144070557794003X1 | 小型 | 2022-10-13 | 生产 | / | 新202228C09037 | 江门市想天照明科技有限公司 | 新会区 | 江门市新会区睦洲镇牛古田大围工业区 | 嵌入式LED灯具 | 想天 | 9W(1×9W/LED模块)220-240V～ SQC1919 | 2022-08 | / | 未发现不合格 | / | 广东省江门市质量计量监督检测所 | C202210252387 | 2022-11-09
38 | 江门市华龙台邦摩托车有限公司 | 新会区 | 江门市新会区会城今古洲新港大道南9号（车间D6） | 尹石林 | 91440705MA52Q6807T | 小型 | 2022-10-14 | 生产 | / | 新202228C09038 | 江门市华龙台邦摩托车有限公司 | 新会区 | 江门市新会区会城今古洲新港大道南9号（车间D6） | 电动自行车 | 台邦 | TDT209Z | 2022-10-05 | / | 未发现不合格 | / | 佛山市质量计量监督检测中心 | M202210252503 | 2022-08-24
39 | 江门市新会区德利科农发展有限公司 | 新会区 | 江门市新会区会城镇七堡大桥开发南区 | 林荣光 | 91440705280359076U | 小型 | 2022-10-14 | 生产 | / | 新202228C09039 | 江门市新会区德利科农发展有限公司 | 新会区 | 广东省江门市新会区会城镇七堡大桥开发南区 | 含腐植酸水溶肥料（植物营养液） | 绿劲 | 500mL/瓶 | 2022-10-13 | / | 未发现不合格 | / | 广东省江门市质量计量监督检测所 | E202210252381 | 2022-11-14
40 | 新会区会城家美电器店 | 新会区 | 江门市新会区会城天马河滨路7号101-102 | 谭家辉 | 92440705MA4WK488XU | 小型 | 2022-10-14 | 销售 | / | 新202228C09040 | 佛山市科冠电器有限公司 | 佛山市 | 广东省佛山市顺德区容桂街道容边社区天河工业区星河西路3号二层 | 家用燃气灶具 | 雅乐思 | 液化石油气（20Y） 2800Pa 4.2kW JZY-XS2023T | 2022-05-20 | / | 未发现不合格 | / | 佛山市质量计量监督检测中心 | R22-JJ10018 | 2022-11-07
41 | 新会区会城家美电器店 | 新会区 | 江门市新会区会城天马河滨路7号101-102 | 谭家辉 | 92440705MA4WK488XU | 小型 | 2022-10-14 | 销售 | / | 新202228C09041 | 中山市雅乐思厨卫电器有限公司 | 中山市 | 广东省中山市南头镇同济西路17号 | 嵌入式家用燃气灶具 | 雅乐思 | 液化石油气（20Y） 2800Pa 4.2kW JZY-XS2002 | 2022-01-08 | / | 未发现不合格 | / | 佛山市质量计量监督检测中心 | R22-JJ10019 | 2022-11-07
42 | 江门市新会区会城超力厨具厂经销部 | 新会区 | 江门市新会区会城江会路第一商业城厨具市场 | 陈月桂 | 440782600318437 | 小型 | 2022-10-14 | 销售 | / | 新202228C09042 | 江门市江海区超力冷冻厨具厂有限公司 | 江海区 | 江门市江海区礼乐街道新民村益中围工业区5号厂房01 | 商用燃气煲仔炉 | 超力 | 左：3.1kW 右：3.1kW 2.8kPa SPTY3.1/6.2 | 2022-05-06 | / | 未发现不合格 | / | 佛山市质量计量监督检测中心 | R22-JJ10020 | 2022-11-03
43 | 江门市新会区会城超力厨具厂经销部 | 新会区 | 江门市新会区会城江会路第一商业城厨具市场 | 陈月桂 | 440782600318437 | 小型 | 2022-10-14 | 销售 | / | 新202228C09043 | 江门市江海区超力冷冻厨具厂有限公司 | 江海区 | 江门市江海区礼乐街道新民村益中围工业区5号厂房01 | 商用燃气煲仔炉 | 超力 | 3.1kW×3 2.8kPa SPTY3.1/9.3 | 2022-09-28 | / | 未发现不合格 | / | 佛山市质量计量监督检测中心 | R22-JJ10021 | 2022-11-03
44 | 新会区三江镇乐卖特超市 | 新会区 | 江门市新会区三江镇汇龙一路8号 | 陈炎鑫 | 92440705MA52812L9G | 小型 | 2022-10-14 | 销售 | / | 新202228C09044 | 广东美的生活电器制造有限公司 | 佛山市 | 广东省佛山市顺德区北滘镇三乐路19号 | 多功能电磁炉 | Midea | 2100W 220V～ C21-RT2160 | / | 2012120301 | 未发现不合格 | / | 广东省江门市质量计量监督检测所 | C202210252394 | 2022-11-24
45 | 江门市大洋电器电子商务有限公司新会西隅店 | 新会区 | 江门市新会区会城西隅路19号-1 | 张继忠 | 91440705671551081A | 小型 | 2022-10-14 | 销售 | / | 新202228C09045 | 广东美的生活电器制造有限公司 | 佛山市 | 广东省佛山市顺德区北滘镇三乐路19号 | 多功能电磁炉 | Midea | 2200W 220V～ 50Hz MC-CCL2203 | / | / | 未发现不合格 | / | 广东省江门市质量计量监督检测所 | C202210252390 | 2022-11-24